## Daten
Datum | Batch | Typ | MTemp | ESD | ESZ | NDH | NDZ | WTemp | KüZ | LF | UTemp | Durchmesser
2019-01-01 | 13-574-PP | PP | 243 | 1221 | 1.3 | 493 | 2.507 | 49 | 13.861 | 49 | 23 | 25.767
2019-01-02 | 13-574-PP | PP | 230 | 1201 | 1.309 | 495 | 2.526 | 35 | 14.139 | 55 | 24 | 25.783
2019-01-02 | 13-574-PP | PP | 260 | 1195 | 1.312 | 504 | 2.587 | 37 | 13.723 | 55 | 24 | 25.835
2019-01-03 | 13-574-PP | PP | 254 | 1199 | 1.303 | 498 | 2.537 | 47 | 13.751 | 50 | 21 | 25.795
2019-01-03 | 13-574-PP | PP | 246 | 1217 | 1.302 | 499 | 2.551 | 39 | 11.608 | 50 | 21 | 25.795
2019-01-03 | 13-574-PP | PP | 250 | 1196 | 1.295 | 497 | 2.512 | 37 | 11.37 | 50 | 21 | 25.796
2019-01-04 | 13-574-PP | PP | 259 | 1199 | 1.29 | 501 | 2.468 | 38 | 15.143 | 57 | 22 | 25.818
2019-01-07 | 13-574-PP | PP | 251 | 1185 | 1.29 | 499 | 2.452 | 41 | 14.578 | 56 | 23 | 25.805
2019-01-07 | 13-574-PP | PP | 251 | 1207 | 1.301 | 496 | 2.51 | 35 | 15.084 | 56 | 23 | 25.783
2019-01-07 | 13-574-PP | PP | 257 | 1201 | 1.303 | 505 | 2.533 | 36 | 14.595 | 56 | 23 | 25.844
2019-01-08 | 13-574-PP | PP | 245 | 1206 | 1.308 | 503 | 2.558 | 49 | 11.774 | 54 | 23 | 25.812
2019-01-11 | 13-574-PP | PP | 240 | 1191 | 1.311 | 491 | 2.555 | 47 | 13.677 | 56 | 25 | 25.748
2019-01-15 | 13-574-PP | PP | 248 | 1203 | 1.304 | 504 | 2.524 | 46 | 13.576 | 54 | 20 | 25.818
2019-01-15 | 13-574-PP | PP | 242 | 1197 | 1.316 | 501 | 2.562 | 47 | 15.231 | 54 | 20 | 25.802
2019-01-15 | 13-574-PP | PP | 238 | 1208 | 1.298 | 497 | 2.481 | 40 | 15.514 | 54 | 20 | 25.789
2019-01-16 | 13-574-PP | PP | 237 | 1203 | 1.315 | 506 | 2.553 | 44 | 14.06 | 53 | 24 | 25.833
2019-01-17 | 13-574-PP | PP | 253 | 1200 | 1.317 | 502 | 2.498 | 42 | 12.586 | 58 | 25 | 25.818
2019-01-17 | 13-574-PP | PP | 256 | 1206 | 1.301 | 497 | 2.509 | 36 | 14.428 | 58 | 25 | 25.798
2019-01-17 | 13-574-PP | PP | 249 | 1219 | 1.303 | 500 | 2.455 | 38 | 15.292 | 58 | 25 | 25.805
2019-01-18 | 13-574-PP | PP | 239 | 1181 | 1.295 | 498 | 2.491 | 34 | 15.711 | 64 | 23 | 25.799
2019-01-18 | 13-574-PP | PP | 242 | 1200 | 1.293 | 494 | 2.454 | 41 | 14.923 | 64 | 23 | 25.779
2019-01-18 | 13-575-PE | PE | 243 | 956 | 0.769 | 504 | 3.592 | 42 | 13.461 | 64 | 23 | 25.774
2019-01-21 | 13-575-PE | PE | 248 | 961 | 0.776 | 500 | 3.54 | 49 | 11.697 | 52 | 23 | 25.785
2019-01-21 | 13-575-PE | PE | 246 | 953 | 0.791 | 501 | 3.536 | 46 | 12.685 | 52 | 23 | 25.782
2019-01-22 | 13-575-PE | PE | 244 | 948 | 0.792 | 504 | 3.478 | 48 | 13.702 | 50 | 25 | 25.774
2019-01-23 | 13-575-PE | PE | 253 | 956 | 0.812 | 501 | 3.405 | 33 | 14.956 | 48 | 25 | 25.734
2019-01-24 | 13-575-PE | PE | 230 | 947 | 0.779 | 496 | 3.427 | 36 | 13.522 | 55 | 26 | 25.759
2019-01-24 | 13-575-PE | PE | 222 | 952 | 0.778 | 506 | 3.423 | 46 | 15.726 | 55 | 26 | 25.746
2019-01-24 | 13-575-PE | PE | 249 | 951 | 0.795 | 499 | 3.451 | 45 | 12.319 | 55 | 26 | 25.773
2019-01-24 | 13-575-PE | PE | 237 | 948 | 0.802 | 494 | 3.515 | 36 | 14.481 | 55 | 26 | 25.785
2019-01-24 | 13-575-PE | PE | 242 | 955 | 0.798 | 504 | 3.397 | 44 | 14.384 | 55 | 26 | 25.747
2019-01-25 | 13-575-PE | PE | 239 | 955 | 0.792 | 497 | 3.523 | 46 | 13.591 | 49 | 26 | 25.777
2019-01-28 | 13-575-PE | PE | 258 | 949 | 0.81 | 495 | 3.529 | 33 | 12.678 | 61 | 24 | 25.78
2019-01-28 | 13-575-PE | PE | 240 | 939 | 0.783 | 500 | 3.607 | 48 | 14.971 | 61 | 24 | 25.795
2019-01-29 | 13-575-PE | PE | 250 | 951 | 0.772 | 504 | 3.416 | 46 | 13.577 | 49 | 27 | 25.744
2019-01-29 | 13-575-PE | PE | 231 | 955 | 0.782 | 503 | 3.506 | 36 | 14.66 | 49 | 27 | 25.749
2019-01-30 | 13-575-PE | PE | 242 | 949 | 0.781 | 500 | 3.461 | 45 | 14.582 | 53 | 24 | 25.759
2019-01-30 | 13-575-PE | PE | 242 | 954 | 0.767 | 497 | 3.6 | 44 | 14.879 | 53 | 24 | 25.803
2019-01-30 | 13-575-PE | PE | 237 | 960 | 0.808 | 493 | 3.561 | 49 | 14.118 | 53 | 24 | 25.815
2019-01-31 | 13-576-PP | PP | 244 | 1195 | 1.314 | 502 | 2.536 | 37 | 11.9 | 55 | 27 | 25.821
2019-01-31 | 13-576-PP | PP | 243 | 1204 | 1.293 | 502 | 2.577 | 49 | 15.542 | 55 | 27 | 25.796
2019-01-31 | 13-576-PP | PP | 241 | 1188 | 1.296 | 494 | 2.514 | 37 | 13.793 | 55 | 27 | 25.775
2019-01-31 | 13-576-PP | PP | 244 | 1201 | 1.318 | 503 | 2.551 | 48 | 15.826 | 55 | 27 | 25.803
2019-01-31 | 13-576-PP | PP | 251 | 1199 | 1.306 | 493 | 2.55 | 48 | 14.235 | 55 | 27 | 25.762
2019-01-31 | 13-576-PP | PP | 238 | 1198 | 1.306 | 502 | 2.523 | 45 | 15.089 | 55 | 27 | 25.809
2019-02-01 | 13-576-PP | PP | 253 | 1212 | 1.302 | 493 | 2.485 | 46 | 14.096 | 48 | 24 | 25.76
2019-02-01 | 13-576-PP | PP | 237 | 1193 | 1.314 | 503 | 2.479 | 38 | 14.61 | 48 | 24 | 25.827
2019-02-01 | 13-576-PP | PP | 262 | 1196 | 1.313 | 496 | 2.498 | 39 | 15.163 | 48 | 24 | 25.793
2019-02-01 | 13-576-PP | PP | 252 | 1187 | 1.312 | 505 | 2.474 | 47 | 14.294 | 48 | 24 | 25.821
2019-02-04 | 13-576-PP | PP | 241 | 1191 | 1.302 | 496 | 2.558 | 42 | 12.651 | 58 | 20 | 25.782
2019-02-04 | 13-576-PP | PP | 256 | 1203 | 1.288 | 492 | 2.483 | 33 | 13.795 | 58 | 20 | 25.772
2019-02-05 | 13-576-PP | PP | 253 | 1194 | 1.306 | 507 | 2.56 | 41 | 12.91 | 58 | 26 | 25.836
2019-02-06 | 13-576-PP | PP | 241 | 1197 | 1.319 | 497 | 2.54 | 42 | 11.689 | 50 | 24 | 25.791
2019-02-06 | 13-576-PP | PP | 254 | 1194 | 1.292 | 497 | 2.522 | 45 | 13.629 | 50 | 24 | 25.775
2019-02-07 | 13-576-PP | PP | 246 | 1187 | 1.315 | 499 | 2.529 | 41 | 14.742 | 59 | 19 | 25.797
2019-02-08 | 13-576-PP | PP | 249 | 1198 | 1.319 | 499 | 2.554 | 47 | 13.135 | 61 | 24 | 25.79
2019-02-08 | 13-576-PP | PP | 252 | 1191 | 1.293 | 497 | 2.584 | 43 | 14.472 | 61 | 24 | 25.781
2019-02-11 | 13-576-PP | PP | 255 | 1196 | 1.313 | 500 | 2.479 | 33 | 11.819 | 49 | 21 | 25.809
2019-02-13 | 13-576-PP | PP | 241 | 1200 | 1.313 | 495 | 2.539 | 43 | 14.047 | 56 | 24 | 25.761
2019-02-13 | 13-576-PP | PP | 240 | 1206 | 1.307 | 498 | 2.515 | 44 | 13.886 | 56 | 24 | 25.784
2019-02-14 | 13-577-PE | PE | 256 | 952 | 0.788 | 495 | 3.425 | 38 | 13.421 | 57 | 26 | 25.78
2019-02-14 | 13-577-PE | PE | 230 | 954 | 0.767 | 504 | 3.394 | 47 | 15.944 | 57 | 26 | 25.752
2019-02-14 | 13-577-PE | PE | 240 | 947 | 0.775 | 499 | 3.485 | 35 | 15.297 | 57 | 26 | 25.775
2019-02-14 | 13-577-PE | PE | 247 | 950 | 0.801 | 495 | 3.531 | 40 | 14.301 | 57 | 26 | 25.794
2019-02-15 | 13-577-PE | PE | 249 | 943 | 0.797 | 494 | 3.496 | 45 | 14.436 | 51 | 23 | 25.8
2019-02-15 | 13-577-PE | PE | 238 | 951 | 0.808 | 498 | 3.465 | 35 | 13.822 | 51 | 23 | 25.764
2019-02-18 | 13-577-PE | PE | 252 | 954 | 0.801 | 499 | 3.584 | 47 | 13.942 | 61 | 20 | 25.806
2019-02-18 | 13-577-PE | PE | 237 | 949 | 0.802 | 501 | 3.474 | 38 | 12.425 | 61 | 20 | 25.767
2019-02-18 | 13-577-PE | PE | 242 | 947 | 0.808 | 503 | 3.531 | 35 | 14.652 | 61 | 20 | 25.77
2019-02-18 | 13-577-PE | PE | 246 | 954 | 0.799 | 502 | 3.46 | 44 | 17.102 | 61 | 20 | 25.771
2019-02-18 | 13-577-PE | PE | 243 | 948 | 0.793 | 501 | 3.525 | 48 | 15.624 | 61 | 20 | 25.788
2019-02-18 | 13-577-PE | PE | 248 | 951 | 0.77 | 506 | 3.463 | 40 | 15.66 | 61 | 20 | 25.757
2019-02-19 | 13-577-PE | PE | 240 | 942 | 0.781 | 497 | 3.533 | 46 | 12.819 | 53 | 22 | 25.811
2019-02-19 | 13-577-PE | PE | 249 | 943 | 0.786 | 493 | 3.64 | 48 | 11.775 | 53 | 22 | 25.843
2019-02-19 | 13-577-PE | PE | 246 | 945 | 0.81 | 499 | 3.453 | 44 | 14.558 | 53 | 22 | 25.775
2019-02-20 | 13-577-PE | PE | 242 | 949 | 0.799 | 500 | 3.504 | 40 | 10.57 | 58 | 24 | 25.779
2019-02-20 | 13-577-PE | PE | 252 | 948 | 0.803 | 509 | 3.459 | 36 | 12.442 | 58 | 24 | 25.743
2019-02-20 | 13-577-PE | PE | 245 | 948 | 0.797 | 505 | 3.551 | 44 | 13.268 | 58 | 24 | 25.773
2019-02-20 | 13-577-PE | PE | 246 | 955 | 0.806 | 500 | 3.495 | 42 | 16.095 | 58 | 24 | 25.779
2019-02-20 | 13-577-PE | PE | 256 | 952 | 0.804 | 500 | 3.589 | 46 | 13.802 | 58 | 24 | 25.804
2019-02-20 | 13-578-PP | PP | 252 | 1204 | 1.31 | 507 | 2.505 | 36 | 15.843 | 58 | 24 | 25.847
2019-02-22 | 13-578-PP | PP | 247 | 1210 | 1.314 | 502 | 2.472 | 49 | 14.001 | 55 | 25 | 25.809
2019-02-22 | 13-578-PP | PP | 255 | 1205 | 1.297 | 499 | 2.477 | 39 | 15.101 | 55 | 25 | 25.794
2019-02-25 | 13-578-PP | PP | 245 | 1197 | 1.317 | 499 | 2.486 | 41 | 12.024 | 55 | 24 | 25.808
2019-02-25 | 13-578-PP | PP | 252 | 1198 | 1.304 | 501 | 2.575 | 42 | 12.871 | 55 | 24 | 25.803
2019-02-26 | 13-578-PP | PP | 242 | 1209 | 1.297 | 501 | 2.551 | 38 | 12.906 | 55 | 24 | 25.806
2019-02-27 | 13-578-PP | PP | 240 | 1191 | 1.293 | 500 | 2.532 | 43 | 13.509 | 52 | 22 | 25.797
2019-03-01 | 13-578-PP | PP | 263 | 1179 | 1.312 | 506 | 2.511 | 41 | 12.754 | 57 | 22 | 25.839
2019-03-01 | 13-578-PP | PP | 243 | 1199 | 1.317 | 502 | 2.493 | 35 | 12.686 | 57 | 22 | 25.823
2019-03-01 | 13-578-PP | PP | 242 | 1216 | 1.298 | 501 | 2.535 | 35 | 15.456 | 57 | 22 | 25.807
2019-03-04 | 13-578-PP | PP | 246 | 1194 | 1.3 | 499 | 2.449 | 34 | 13.426 | 52 | 23 | 25.805
2019-03-04 | 13-578-PP | PP | 233 | 1196 | 1.31 | 503 | 2.587 | 49 | 14.021 | 52 | 23 | 25.81
2019-03-04 | 13-578-PP | PP | 234 | 1217 | 1.3 | 495 | 2.479 | 42 | 11.993 | 52 | 23 | 25.769
2019-03-04 | 13-578-PP | PP | 258 | 1190 | 1.318 | 509 | 2.513 | 44 | 13.421 | 52 | 23 | 25.847
2019-03-05 | 13-578-PP | PP | 252 | 1196 | 1.294 | 502 | 2.497 | 33 | 13.888 | 56 | 23 | 25.82
2019-03-05 | 13-578-PP | PP | 247 | 1208 | 1.314 | 500 | 2.583 | 38 | 14.189 | 56 | 23 | 25.806
2019-03-06 | 13-578-PP | PP | 248 | 1203 | 1.296 | 498 | 2.572 | 46 | 13.562 | 54 | 25 | 25.788
2019-03-06 | 13-578-PP | PP | 238 | 1193 | 1.308 | 499 | 2.515 | 37 | 12.616 | 54 | 25 | 25.807
2019-03-07 | 13-578-PP | PP | 258 | 1200 | 1.29 | 503 | 2.582 | 37 | 13.735 | 53 | 25 | 25.807
2019-03-07 | 13-578-PP | PP | 249 | 1195 | 1.302 | 500 | 2.521 | 40 | 14.123 | 53 | 25 | 25.802
2019-03-07 | 13-578-PP | PP | 252 | 1201 | 1.303 | 506 | 2.539 | 35 | 13.764 | 53 | 25 | 25.843
2019-03-07 | 13-578-PP | PP | 235 | 1197 | 1.315 | 497 | 2.568 | 49 | 12.705 | 53 | 25 | 25.779
2019-03-07 | 13-579-PE | PE | 247 | 951 | 0.785 | 506 | 3.634 | 45 | 13.716 | 53 | 25 | 25.783
2019-03-08 | 13-579-PE | PE | 239 | 951 | 0.797 | 495 | 3.496 | 43 | 15.226 | 45 | 24 | 25.79
2019-03-08 | 13-579-PE | PE | 240 | 951 | 0.79 | 501 | 3.503 | 41 | 12.972 | 45 | 24 | 25.76
2019-03-12 | 13-579-PE | PE | 248 | 938 | 0.767 | 500 | 3.427 | 49 | 12.3 | 53 | 22 | 25.766
2019-03-12 | 13-579-PE | PE | 255 | 952 | 0.788 | 500 | 3.406 | 37 | 13.439 | 53 | 22 | 25.749
2019-03-13 | 13-579-PE | PE | 246 | 954 | 0.807 | 501 | 3.495 | 33 | 14.776 | 56 | 24 | 25.75
2019-03-13 | 13-579-PE | PE | 245 | 954 | 0.786 | 503 | 3.501 | 48 | 13.45 | 56 | 24 | 25.772
2019-03-13 | 13-579-PE | PE | 235 | 956 | 0.788 | 500 | 3.391 | 39 | 13.947 | 56 | 24 | 25.735
2019-03-15 | 13-579-PE | PE | 259 | 947 | 0.775 | 499 | 3.603 | 35 | 12.359 | 55 | 24 | 25.777
2019-03-15 | 13-579-PE | PE | 248 | 953 | 0.802 | 498 | 3.579 | 38 | 13.422 | 55 | 24 | 25.794
2019-03-18 | 13-579-PE | PE | 239 | 951 | 0.802 | 496 | 3.501 | 47 | 14.093 | 61 | 21 | 25.796
2019-03-18 | 13-579-PE | PE | 247 | 954 | 0.783 | 503 | 3.547 | 45 | 11.832 | 61 | 21 | 25.767
2019-03-19 | 13-579-PE | PE | 244 | 947 | 0.783 | 496 | 3.528 | 45 | 13.293 | 55 | 24 | 25.794
2019-03-19 | 13-579-PE | PE | 221 | 954 | 0.774 | 502 | 3.46 | 40 | 12.598 | 55 | 24 | 25.747
2019-03-21 | 13-579-PE | PE | 248 | 958 | 0.812 | 503 | 3.427 | 35 | 15.83 | 52 | 25 | 25.741
2019-03-21 | 13-579-PE | PE | 239 | 953 | 0.774 | 507 | 3.446 | 33 | 12.893 | 52 | 25 | 25.72
2019-03-21 | 13-579-PE | PE | 236 | 953 | 0.792 | 497 | 3.494 | 43 | 13.647 | 52 | 25 | 25.789
2019-03-22 | 13-579-PE | PE | 252 | 943 | 0.773 | 498 | 3.534 | 49 | 14.65 | 56 | 22 | 25.786
2019-03-25 | 13-580-PP | PP | 236 | 1208 | 1.301 | 504 | 2.579 | 46 | 16.131 | 55 | 23 | 25.823
2019-03-26 | 13-580-PP | PP | 244 | 1202 | 1.315 | 495 | 2.586 | 35 | 13.042 | 60 | 25 | 25.774
2019-03-26 | 13-580-PP | PP | 254 | 1198 | 1.292 | 499 | 2.469 | 39 | 14.1 | 60 | 25 | 25.795
2019-03-27 | 13-580-PP | PP | 245 | 1200 | 1.314 | 508 | 2.489 | 49 | 14.139 | 55 | 22 | 25.844
2019-03-28 | 13-580-PP | PP | 249 | 1215 | 1.29 | 509 | 2.514 | 41 | 12.558 | 56 | 23 | 25.852
2019-03-28 | 13-580-PP | PP | 241 | 1199 | 1.313 | 498 | 2.52 | 40 | 15.188 | 56 | 23 | 25.784
2019-03-29 | 13-580-PP | PP | 245 | 1196 | 1.312 | 501 | 2.491 | 34 | 14.469 | 56 | 22 | 25.819
2019-03-29 | 13-580-PP | PP | 238 | 1197 | 1.296 | 497 | 2.575 | 49 | 13.67 | 56 | 22 | 25.775
2019-04-01 | 13-580-PP | PP | 241 | 1189 | 1.292 | 500 | 2.465 | 44 | 13.642 | 58 | 22 | 25.796
2019-04-02 | 13-580-PP | PP | 256 | 1188 | 1.316 | 499 | 2.476 | 42 | 12.907 | 56 | 21 | 25.802
2019-04-03 | 13-580-PP | PP | 249 | 1191 | 1.296 | 503 | 2.49 | 47 | 13.366 | 49 | 28 | 25.808
2019-04-03 | 13-580-PP | PP | 236 | 1196 | 1.313 | 497 | 2.456 | 47 | 12.837 | 49 | 28 | 25.787
2019-04-03 | 13-580-PP | PP | 243 | 1198 | 1.304 | 508 | 2.52 | 39 | 15.325 | 49 | 28 | 25.854
2019-04-03 | 13-580-PP | PP | 239 | 1210 | 1.293 | 505 | 2.573 | 40 | 14.736 | 49 | 28 | 25.82
2019-04-04 | 13-580-PP | PP | 241 | 1200 | 1.305 | 505 | 2.557 | 34 | 13.941 | 52 | 24 | 25.837
2019-04-04 | 13-580-PP | PP | 237 | 1208 | 1.312 | 498 | 2.587 | 48 | 15.569 | 52 | 24 | 25.786
2019-04-04 | 13-580-PP | PP | 246 | 1193 | 1.314 | 497 | 2.487 | 33 | 12.419 | 52 | 24 | 25.796
2019-04-08 | 13-580-PP | PP | 233 | 1205 | 1.293 | 501 | 2.504 | 37 | 14.299 | 59 | 25 | 25.806
2019-04-09 | 13-580-PP | PP | 243 | 1193 | 1.292 | 494 | 2.462 | 41 | 14.283 | 53 | 22 | 25.772
2019-04-10 | 13-581-PP | PP | 240 | 1189 | 1.309 | 505 | 2.552 | 37 | 14.254 | 53 | 24 | 25.84
2019-04-10 | 13-581-PP | PP | 232 | 1200 | 1.292 | 502 | 2.483 | 36 | 14.625 | 53 | 24 | 25.829
2019-04-10 | 13-581-PP | PP | 253 | 1212 | 1.289 | 500 | 2.465 | 37 | 14.034 | 53 | 24 | 25.816
2019-04-11 | 13-581-PP | PP | 229 | 1196 | 1.318 | 495 | 2.551 | 37 | 13.166 | 50 | 24 | 25.787
2019-04-11 | 13-581-PP | PP | 250 | 1201 | 1.315 | 504 | 2.515 | 49 | 10.834 | 50 | 24 | 25.831
2019-04-11 | 13-581-PP | PP | 245 | 1188 | 1.299 | 504 | 2.543 | 37 | 13.377 | 50 | 24 | 25.839
2019-04-12 | 13-581-PP | PP | 244 | 1201 | 1.301 | 507 | 2.482 | 43 | 13.96 | 42 | 24 | 25.86
2019-04-12 | 13-581-PP | PP | 256 | 1189 | 1.295 | 496 | 2.479 | 36 | 15.519 | 42 | 24 | 25.8
2019-04-15 | 13-581-PP | PP | 250 | 1195 | 1.3 | 496 | 2.588 | 46 | 12.359 | 60 | 21 | 25.774
2019-04-15 | 13-581-PP | PP | 241 | 1205 | 1.301 | 494 | 2.5 | 44 | 14.858 | 60 | 21 | 25.781
2019-04-15 | 13-581-PP | PP | 231 | 1222 | 1.318 | 500 | 2.588 | 42 | 14.055 | 60 | 21 | 25.81
2019-04-15 | 13-581-PP | PP | 234 | 1202 | 1.298 | 504 | 2.543 | 36 | 13.189 | 60 | 21 | 25.836
2019-04-16 | 13-581-PP | PP | 253 | 1192 | 1.309 | 496 | 2.477 | 37 | 13.51 | 54 | 24 | 25.792
2019-04-16 | 13-581-PP | PP | 244 | 1205 | 1.305 | 495 | 2.537 | 47 | 13.937 | 54 | 24 | 25.775
2019-04-17 | 13-581-PP | PP | 245 | 1205 | 1.314 | 503 | 2.525 | 42 | 14.265 | 56 | 24 | 25.829
2019-04-17 | 13-581-PP | PP | 254 | 1190 | 1.313 | 499 | 2.519 | 42 | 13.896 | 56 | 24 | 25.819
2019-04-17 | 13-581-PP | PP | 260 | 1203 | 1.299 | 498 | 2.471 | 34 | 12.752 | 56 | 24 | 25.808
2019-04-17 | 13-581-PP | PP | 237 | 1189 | 1.319 | 498 | 2.555 | 37 | 14.228 | 56 | 24 | 25.801
2019-04-18 | 13-581-PP | PP | 248 | 1197 | 1.297 | 497 | 2.562 | 45 | 14.91 | 53 | 23 | 25.782
2019-04-18 | 13-581-PP | PP | 237 | 1197 | 1.298 | 505 | 2.585 | 36 | 13.999 | 53 | 23 | 25.835
2019-04-19 | 13-581-PP | PP | 250 | 1213 | 1.313 | 502 | 2.559 | 44 | 16.095 | 60 | 22 | 25.812
2019-04-22 | 13-582-PE | PE | 236 | 953 | 0.794 | 498 | 3.64 | 37 | 15.38 | 52 | 27 | 25.791
2019-04-24 | 13-582-PE | PE | 247 | 946 | 0.809 | 502 | 3.639 | 41 | 13.346 | 60 | 24 | 25.795
2019-04-24 | 13-582-PE | PE | 234 | 948 | 0.784 | 502 | 3.477 | 43 | 16.694 | 60 | 24 | 25.769
2019-04-25 | 13-582-PE | PE | 247 | 944 | 0.786 | 495 | 3.605 | 36 | 12.549 | 65 | 24 | 25.793
2019-04-29 | 13-582-PE | PE | 240 | 941 | 0.791 | 500 | 3.631 | 35 | 16.192 | 51 | 23 | 25.788
2019-04-30 | 13-582-PE | PE | 239 | 958 | 0.806 | 499 | 3.471 | 49 | 11.504 | 55 | 29 | 25.783
2019-05-01 | 13-582-PE | PE | 240 | 951 | 0.781 | 506 | 3.614 | 49 | 12.179 | 52 | 29 | 25.785
2019-05-02 | 13-582-PE | PE | 255 | 952 | 0.771 | 499 | 3.501 | 48 | 12.529 | 59 | 29 | 25.783
2019-05-02 | 13-582-PE | PE | 229 | 944 | 0.769 | 502 | 3.486 | 43 | 14.467 | 59 | 29 | 25.758
2019-05-03 | 13-582-PE | PE | 244 | 952 | 0.784 | 499 | 3.474 | 44 | 16.116 | 51 | 29 | 25.778
2019-05-06 | 13-582-PE | PE | 248 | 943 | 0.788 | 492 | 3.625 | 42 | 15.3 | 57 | 29 | 25.826
2019-05-07 | 13-582-PE | PE | 248 | 947 | 0.771 | 505 | 3.546 | 40 | 14.163 | 56 | 26 | 25.756
2019-05-07 | 13-582-PE | PE | 230 | 945 | 0.788 | 496 | 3.48 | 44 | 14.616 | 56 | 26 | 25.79
2019-05-08 | 13-582-PE | PE | 246 | 952 | 0.799 | 506 | 3.393 | 39 | 11.417 | 56 | 26 | 25.739
2019-05-08 | 13-582-PE | PE | 244 | 955 | 0.805 | 503 | 3.629 | 37 | 13.838 | 56 | 26 | 25.776
2019-05-08 | 13-582-PE | PE | 239 | 958 | 0.809 | 499 | 3.431 | 34 | 13.168 | 56 | 26 | 25.756
2019-05-08 | 13-582-PE | PE | 252 | 944 | 0.798 | 505 | 3.543 | 40 | 14.6 | 56 | 26 | 25.766
2019-05-09 | 13-582-PE | PE | 240 | 953 | 0.782 | 492 | 3.455 | 36 | 12.492 | 55 | 24 | 25.773
2019-05-10 | 13-582-PE | PE | 233 | 947 | 0.792 | 495 | 3.582 | 34 | 14.301 | 57 | 23 | 25.787
2019-05-10 | 13-582-PE | PE | 243 | 958 | 0.81 | 501 | 3.415 | 46 | 14.305 | 57 | 23 | 25.772
2019-05-10 | 13-583-PE | PE | 249 | 950 | 0.768 | 491 | 3.458 | 42 | 15.758 | 57 | 23 | 25.801
2019-05-13 | 13-583-PE | PE | 241 | 950 | 0.781 | 501 | 3.415 | 48 | 15.346 | 50 | 26 | 25.771
2019-05-14 | 13-583-PE | PE | 245 | 946 | 0.787 | 492 | 3.446 | 37 | 15.026 | 56 | 26 | 25.791
2019-05-15 | 13-583-PE | PE | 244 | 950 | 0.795 | 505 | 3.464 | 38 | 14.036 | 54 | 29 | 25.752
2019-05-16 | 13-583-PE | PE | 256 | 937 | 0.805 | 501 | 3.402 | 48 | 12.855 | 60 | 23 | 25.766
2019-05-16 | 13-583-PE | PE | 245 | 948 | 0.782 | 499 | 3.599 | 34 | 12.773 | 60 | 23 | 25.784
2019-05-16 | 13-583-PE | PE | 233 | 950 | 0.771 | 499 | 3.612 | 36 | 12.223 | 60 | 23 | 25.787
2019-05-17 | 13-583-PE | PE | 252 | 941 | 0.803 | 503 | 3.624 | 35 | 11.354 | 63 | 23 | 25.778
2019-05-17 | 13-583-PE | PE | 246 | 939 | 0.785 | 494 | 3.417 | 47 | 13.403 | 63 | 23 | 25.794
2019-05-20 | 13-583-PE | PE | 250 | 952 | 0.788 | 505 | 3.512 | 37 | 13.984 | 59 | 25 | 25.754
2019-05-22 | 13-583-PE | PE | 243 | 949 | 0.796 | 503 | 3.415 | 44 | 13.868 | 56 | 27 | 25.756
2019-05-23 | 13-583-PE | PE | 250 | 955 | 0.8 | 500 | 3.584 | 46 | 13.135 | 58 | 27 | 25.804
2019-05-27 | 13-583-PE | PE | 233 | 947 | 0.81 | 501 | 3.401 | 49 | 15.351 | 52 | 23 | 25.767
2019-05-27 | 13-583-PE | PE | 248 | 955 | 0.766 | 501 | 3.396 | 35 | 14.268 | 52 | 23 | 25.75
2019-05-28 | 13-583-PE | PE | 249 | 949 | 0.788 | 509 | 3.475 | 45 | 14.55 | 55 | 25 | 25.745
2019-05-28 | 13-583-PE | PE | 243 | 948 | 0.8 | 504 | 3.621 | 40 | 13.96 | 55 | 25 | 25.79
2019-05-28 | 13-583-PE | PE | 245 | 946 | 0.795 | 489 | 3.604 | 43 | 14.117 | 55 | 25 | 25.818
2019-05-29 | 13-583-PE | PE | 244 | 945 | 0.766 | 504 | 3.541 | 33 | 16.154 | 56 | 28 | 25.754
2019-05-30 | 13-583-PE | PE | 240 | 951 | 0.767 | 494 | 3.397 | 38 | 14.853 | 59 | 28 | 25.778
2019-06-03 | 13-583-PE | PE | 249 | 937 | 0.801 | 500 | 3.43 | 48 | 14.249 | 50 | 28 | 25.779
2019-06-03 | 13-583-PE | PE | 246 | 945 | 0.782 | 498 | 3.607 | 39 | 14.122 | 50 | 28 | 25.804
2019-06-04 | 13-584-PP | PP | 226 | 1205 | 1.308 | 500 | 2.505 | 40 | 15.716 | 53 | 28 | 25.81
2019-06-05 | 13-584-PP | PP | 241 | 1190 | 1.299 | 504 | 2.525 | 35 | 12.761 | 57 | 26 | 25.83
2019-06-05 | 13-584-PP | PP | 242 | 1188 | 1.308 | 500 | 2.535 | 33 | 14.159 | 57 | 26 | 25.809
2019-06-05 | 13-584-PP | PP | 250 | 1186 | 1.307 | 505 | 2.521 | 44 | 13.766 | 57 | 26 | 25.826
2019-06-05 | 13-584-PP | PP | 245 | 1201 | 1.289 | 493 | 2.573 | 37 | 13.335 | 57 | 26 | 25.767
2019-06-05 | 13-584-PP | PP | 255 | 1199 | 1.318 | 504 | 2.49 | 49 | 15.016 | 57 | 26 | 25.82
2019-06-06 | 13-584-PP | PP | 240 | 1188 | 1.305 | 498 | 2.552 | 46 | 14.23 | 54 | 28 | 25.792
2019-06-07 | 13-584-PP | PP | 244 | 1190 | 1.299 | 502 | 2.583 | 44 | 16.733 | 50 | 28 | 25.811
2019-06-10 | 13-584-PP | PP | 239 | 1215 | 1.306 | 498 | 2.552 | 33 | 13.423 | 59 | 23 | 25.805
2019-06-10 | 13-584-PP | PP | 249 | 1199 | 1.301 | 506 | 2.579 | 35 | 14.566 | 59 | 23 | 25.843
2019-06-10 | 13-584-PP | PP | 244 | 1193 | 1.307 | 500 | 2.451 | 43 | 15.219 | 59 | 23 | 25.811
2019-06-12 | 13-584-PP | PP | 242 | 1187 | 1.313 | 502 | 2.577 | 46 | 14.416 | 53 | 23 | 25.807
2019-06-14 | 13-584-PP | PP | 240 | 1194 | 1.302 | 505 | 2.517 | 45 | 13.889 | 60 | 25 | 25.827
2019-06-14 | 13-584-PP | PP | 249 | 1210 | 1.316 | 496 | 2.539 | 36 | 13.771 | 60 | 25 | 25.801
2019-06-14 | 13-584-PP | PP | 235 | 1192 | 1.297 | 500 | 2.465 | 36 | 13.096 | 60 | 25 | 25.817
2019-06-17 | 13-584-PP | PP | 263 | 1214 | 1.311 | 500 | 2.577 | 33 | 14.253 | 57 | 24 | 25.811
2019-06-17 | 13-584-PP | PP | 240 | 1193 | 1.315 | 496 | 2.505 | 47 | 14.038 | 57 | 24 | 25.786
2019-06-18 | 13-584-PP | PP | 249 | 1194 | 1.29 | 502 | 2.577 | 40 | 13.982 | 57 | 24 | 25.81
2019-06-19 | 13-584-PP | PP | 241 | 1198 | 1.311 | 497 | 2.505 | 49 | 13.243 | 54 | 22 | 25.79
2019-06-19 | 13-584-PP | PP | 251 | 1212 | 1.296 | 497 | 2.526 | 45 | 13.255 | 54 | 22 | 25.795
2019-06-19 | 13-585-PP | PP | 249 | 1209 | 1.289 | 504 | 2.457 | 38 | 14.535 | 54 | 22 | 25.839
2019-06-20 | 13-585-PP | PP | 244 | 1195 | 1.293 | 495 | 2.48 | 39 | 14.36 | 53 | 24 | 25.782
2019-06-20 | 13-585-PP | PP | 242 | 1202 | 1.29 | 495 | 2.562 | 49 | 15.074 | 53 | 24 | 25.772
2019-06-21 | 13-585-PP | PP | 249 | 1212 | 1.308 | 500 | 2.552 | 39 | 12.564 | 56 | 23 | 25.809
2019-06-21 | 13-585-PP | PP | 250 | 1195 | 1.301 | 501 | 2.57 | 42 | 14.582 | 56 | 23 | 25.806
2019-06-21 | 13-585-PP | PP | 255 | 1200 | 1.292 | 499 | 2.478 | 42 | 11.95 | 56 | 23 | 25.785
2019-06-25 | 13-585-PP | PP | 243 | 1201 | 1.294 | 511 | 2.483 | 48 | 13.36 | 53 | 23 | 25.859
2019-06-26 | 13-585-PP | PP | 242 | 1191 | 1.315 | 499 | 2.498 | 47 | 13.311 | 58 | 23 | 25.794
2019-06-26 | 13-585-PP | PP | 237 | 1185 | 1.314 | 497 | 2.581 | 40 | 14.46 | 58 | 23 | 25.778
2019-06-26 | 13-585-PP | PP | 235 | 1197 | 1.31 | 498 | 2.51 | 35 | 15.138 | 58 | 23 | 25.807
2019-06-26 | 13-585-PP | PP | 245 | 1204 | 1.314 | 499 | 2.529 | 48 | 14.06 | 58 | 23 | 25.789
2019-06-26 | 13-585-PP | PP | 251 | 1206 | 1.306 | 498 | 2.515 | 34 | 14.429 | 58 | 23 | 25.798
2019-06-27 | 13-585-PP | PP | 242 | 1206 | 1.308 | 492 | 2.46 | 40 | 13.91 | 62 | 26 | 25.764
2019-06-27 | 13-585-PP | PP | 241 | 1194 | 1.29 | 497 | 2.566 | 38 | 11.192 | 62 | 26 | 25.792
2019-06-28 | 13-585-PP | PP | 248 | 1207 | 1.296 | 501 | 2.527 | 49 | 11.55 | 54 | 26 | 25.803
2019-07-01 | 13-585-PP | PP | 246 | 1196 | 1.29 | 499 | 2.582 | 42 | 13.703 | 53 | 24 | 25.79
2019-07-01 | 13-585-PP | PP | 243 | 1211 | 1.29 | 498 | 2.572 | 35 | 15.249 | 53 | 24 | 25.79
2019-07-01 | 13-585-PP | PP | 247 | 1198 | 1.29 | 496 | 2.543 | 49 | 14.349 | 53 | 24 | 25.772
2019-07-02 | 13-585-PP | PP | 245 | 1195 | 1.298 | 498 | 2.543 | 46 | 14.089 | 56 | 27 | 25.784
2019-07-02 | 13-586-PE | PE | 254 | 951 | 0.779 | 494 | 3.505 | 39 | 12.323 | 56 | 27 | 25.792
2019-07-02 | 13-586-PE | PE | 251 | 948 | 0.797 | 496 | 3.399 | 41 | 13.771 | 56 | 27 | 25.783
2019-07-03 | 13-586-PE | PE | 230 | 953 | 0.801 | 499 | 3.431 | 47 | 15.612 | 47 | 24 | 25.775
2019-07-04 | 13-586-PE | PE | 244 | 945 | 0.794 | 497 | 3.603 | 35 | 14.551 | 56 | 24 | 25.787
2019-07-04 | 13-586-PE | PE | 245 | 947 | 0.765 | 499 | 3.603 | 47 | 12.313 | 56 | 24 | 25.811
2019-07-04 | 13-586-PE | PE | 243 | 958 | 0.778 | 497 | 3.436 | 33 | 13.858 | 56 | 24 | 25.769
2019-07-05 | 13-586-PE | PE | 246 | 937 | 0.795 | 503 | 3.523 | 44 | 15.567 | 59 | 27 | 25.777
2019-07-08 | 13-586-PE | PE | 252 | 956 | 0.808 | 499 | 3.395 | 34 | 15.16 | 56 | 27 | 25.752
2019-07-09 | 13-586-PE | PE | 233 | 955 | 0.797 | 496 | 3.417 | 45 | 13.27 | 53 | 27 | 25.78
2019-07-09 | 13-586-PE | PE | 246 | 950 | 0.789 | 501 | 3.554 | 40 | 12.943 | 53 | 27 | 25.779
2019-07-10 | 13-586-PE | PE | 251 | 947 | 0.811 | 499 | 3.471 | 37 | 12.762 | 49 | 27 | 25.775
2019-07-10 | 13-586-PE | PE | 244 | 956 | 0.772 | 505 | 3.468 | 44 | 15.066 | 49 | 27 | 25.765
2019-07-11 | 13-586-PE | PE | 231 | 942 | 0.794 | 501 | 3.407 | 42 | 13.781 | 59 | 25 | 25.768
2019-07-12 | 13-586-PE | PE | 243 | 950 | 0.77 | 499 | 3.393 | 42 | 12.161 | 58 | 27 | 25.757
2019-07-15 | 13-586-PE | PE | 251 | 961 | 0.785 | 501 | 3.393 | 40 | 12.583 | 56 | 27 | 25.756
2019-07-15 | 13-586-PE | PE | 244 | 944 | 0.766 | 502 | 3.415 | 41 | 15.094 | 56 | 27 | 25.751
2019-07-15 | 13-586-PE | PE | 244 | 950 | 0.795 | 502 | 3.458 | 40 | 13.454 | 56 | 27 | 25.757
2019-07-16 | 13-586-PE | PE | 253 | 944 | 0.773 | 502 | 3.496 | 41 | 13.927 | 54 | 26 | 25.775
2019-07-18 | 13-586-PE | PE | 243 | 956 | 0.767 | 507 | 3.634 | 44 | 15.677 | 59 | 24 | 25.785
2019-07-18 | 13-587-PP | PP | 253 | 1206 | 1.305 | 510 | 2.517 | 45 | 14.353 | 59 | 24 | 25.859
2019-07-19 | 13-587-PP | PP | 249 | 1195 | 1.306 | 495 | 2.515 | 36 | 15.148 | 60 | 27 | 25.796
2019-07-19 | 13-587-PP | PP | 238 | 1197 | 1.317 | 503 | 2.572 | 33 | 12.035 | 60 | 27 | 25.841
2019-07-19 | 13-587-PP | PP | 238 | 1201 | 1.307 | 508 | 2.489 | 37 | 14.376 | 60 | 27 | 25.854
2019-07-22 | 13-587-PP | PP | 245 | 1195 | 1.301 | 503 | 2.576 | 42 | 16.065 | 53 | 27 | 25.828
2019-07-22 | 13-587-PP | PP | 234 | 1201 | 1.316 | 497 | 2.513 | 46 | 15.01 | 53 | 27 | 25.792
2019-07-23 | 13-587-PP | PP | 242 | 1192 | 1.301 | 503 | 2.559 | 49 | 12.57 | 49 | 24 | 25.815
2019-07-23 | 13-587-PP | PP | 246 | 1220 | 1.308 | 495 | 2.566 | 38 | 15.389 | 49 | 24 | 25.789
2019-07-23 | 13-587-PP | PP | 233 | 1213 | 1.313 | 503 | 2.455 | 35 | 15.585 | 49 | 24 | 25.844
2019-07-24 | 13-587-PP | PP | 256 | 1200 | 1.29 | 499 | 2.535 | 38 | 14.9 | 51 | 24 | 25.805
2019-07-24 | 13-587-PP | PP | 232 | 1210 | 1.314 | 503 | 2.481 | 41 | 14.804 | 51 | 24 | 25.837
2019-07-25 | 13-587-PP | PP | 235 | 1196 | 1.29 | 504 | 2.576 | 41 | 14.846 | 61 | 24 | 25.822
2019-07-26 | 13-587-PP | PP | 239 | 1208 | 1.311 | 499 | 2.577 | 45 | 13.673 | 57 | 25 | 25.807
2019-07-30 | 13-587-PP | PP | 234 | 1200 | 1.312 | 502 | 2.556 | 47 | 14.064 | 60 | 25 | 25.821
2019-07-31 | 13-587-PP | PP | 237 | 1191 | 1.314 | 504 | 2.589 | 34 | 12.524 | 58 | 27 | 25.835
2019-07-31 | 13-587-PP | PP | 244 | 1200 | 1.297 | 498 | 2.471 | 47 | 14.614 | 58 | 27 | 25.806
2019-07-31 | 13-587-PP | PP | 239 | 1196 | 1.29 | 494 | 2.546 | 33 | 13.013 | 58 | 27 | 25.792
2019-07-31 | 13-587-PP | PP | 234 | 1194 | 1.296 | 501 | 2.457 | 42 | 13.925 | 58 | 27 | 25.829
2019-07-31 | 13-587-PP | PP | 238 | 1197 | 1.317 | 503 | 2.478 | 38 | 14.161 | 58 | 27 | 25.844
2019-08-01 | 13-587-PP | PP | 241 | 1209 | 1.314 | 505 | 2.53 | 41 | 14.304 | 56 | 25 | 25.835
2019-08-01 | 13-587-PP | PP | 247 | 1204 | 1.319 | 501 | 2.587 | 42 | 14.639 | 56 | 25 | 25.811
2019-08-01 | 13-587-PP | PP | 255 | 1201 | 1.311 | 501 | 2.501 | 41 | 14.449 | 56 | 25 | 25.82
2019-08-02 | 13-588-PE | PE | 251 | 952 | 0.799 | 494 | 3.639 | 42 | 13.857 | 58 | 25 | 25.812
2019-08-02 | 13-588-PE | PE | 248 | 942 | 0.809 | 502 | 3.479 | 40 | 13.321 | 58 | 25 | 25.763
2019-08-02 | 13-588-PE | PE | 251 | 951 | 0.8 | 500 | 3.47 | 40 | 12.691 | 58 | 25 | 25.762
2019-08-02 | 13-588-PE | PE | 249 | 960 | 0.793 | 509 | 3.603 | 41 | 13.475 | 58 | 25 | 25.762
2019-08-02 | 13-588-PE | PE | 242 | 942 | 0.781 | 497 | 3.598 | 39 | 14.912 | 58 | 25 | 25.791
2019-08-05 | 13-588-PE | PE | 235 | 940 | 0.768 | 497 | 3.4 | 33 | 11.094 | 58 | 24 | 25.746
2019-08-05 | 13-588-PE | PE | 240 | 955 | 0.811 | 496 | 3.618 | 43 | 14.09 | 58 | 24 | 25.804
2019-08-06 | 13-588-PE | PE | 248 | 952 | 0.805 | 505 | 3.44 | 39 | 11.454 | 58 | 29 | 25.734
2019-08-06 | 13-588-PE | PE | 257 | 954 | 0.795 | 502 | 3.589 | 38 | 10.479 | 58 | 29 | 25.767
2019-08-06 | 13-588-PE | PE | 252 | 956 | 0.779 | 495 | 3.427 | 39 | 12.306 | 58 | 29 | 25.767
2019-08-07 | 13-588-PE | PE | 242 | 949 | 0.772 | 499 | 3.553 | 41 | 13.306 | 57 | 22 | 25.768
2019-08-07 | 13-588-PE | PE | 254 | 945 | 0.788 | 507 | 3.418 | 35 | 14.514 | 57 | 22 | 25.724
2019-08-08 | 13-588-PE | PE | 237 | 953 | 0.805 | 499 | 3.454 | 44 | 12.582 | 59 | 29 | 25.76
2019-08-08 | 13-588-PE | PE | 244 | 958 | 0.787 | 500 | 3.44 | 49 | 16.594 | 59 | 29 | 25.774
2019-08-12 | 13-588-PE | PE | 243 | 946 | 0.791 | 504 | 3.586 | 34 | 13.397 | 62 | 24 | 25.75
2019-08-12 | 13-588-PE | PE | 235 | 945 | 0.804 | 510 | 3.619 | 49 | 13.672 | 62 | 24 | 25.786
2019-08-12 | 13-588-PE | PE | 246 | 953 | 0.77 | 501 | 3.443 | 43 | 13.98 | 62 | 24 | 25.757
2019-08-12 | 13-588-PE | PE | 238 | 945 | 0.768 | 503 | 3.606 | 38 | 13.067 | 62 | 24 | 25.762
2019-08-12 | 13-588-PE | PE | 237 | 947 | 0.797 | 495 | 3.525 | 38 | 15.284 | 62 | 24 | 25.789
2019-08-12 | 13-589-PP | PP | 241 | 1211 | 1.289 | 502 | 2.517 | 45 | 14.317 | 62 | 24 | 25.803
2019-08-13 | 13-589-PP | PP | 248 | 1210 | 1.291 | 497 | 2.55 | 42 | 14.251 | 50 | 24 | 25.783
2019-08-14 | 13-589-PP | PP | 251 | 1209 | 1.293 | 506 | 2.587 | 49 | 13.5 | 45 | 29 | 25.82
2019-08-14 | 13-589-PP | PP | 246 | 1198 | 1.305 | 497 | 2.492 | 33 | 14.887 | 45 | 29 | 25.795
2019-08-16 | 13-589-PP | PP | 255 | 1198 | 1.295 | 498 | 2.483 | 46 | 12.296 | 53 | 24 | 25.781
2019-08-19 | 13-589-PP | PP | 250 | 1199 | 1.295 | 502 | 2.547 | 45 | 14.292 | 54 | 29 | 25.802
2019-08-20 | 13-589-PP | PP | 251 | 1206 | 1.308 | 495 | 2.581 | 48 | 15.18 | 59 | 25 | 25.775
2019-08-20 | 13-589-PP | PP | 253 | 1208 | 1.3 | 499 | 2.453 | 48 | 13.556 | 59 | 25 | 25.793
2019-08-20 | 13-589-PP | PP | 253 | 1198 | 1.3 | 506 | 2.493 | 43 | 15.093 | 59 | 25 | 25.826
2019-08-20 | 13-589-PP | PP | 248 | 1191 | 1.3 | 500 | 2.568 | 39 | 14.965 | 59 | 25 | 25.802
2019-08-20 | 13-589-PP | PP | 248 | 1209 | 1.31 | 495 | 2.562 | 49 | 15.267 | 59 | 25 | 25.77
2019-08-23 | 13-589-PP | PP | 246 | 1216 | 1.316 | 505 | 2.53 | 41 | 12.669 | 52 | 28 | 25.832
2019-08-23 | 13-589-PP | PP | 244 | 1191 | 1.303 | 507 | 2.511 | 34 | 12.764 | 52 | 28 | 25.855
2019-08-26 | 13-589-PP | PP | 233 | 1206 | 1.293 | 499 | 2.564 | 41 | 12.322 | 54 | 28 | 25.787
2019-08-26 | 13-589-PP | PP | 256 | 1204 | 1.318 | 501 | 2.502 | 36 | 15.687 | 54 | 28 | 25.82
2019-08-26 | 13-589-PP | PP | 238 | 1200 | 1.304 | 494 | 2.547 | 45 | 14.64 | 54 | 28 | 25.766
2019-08-26 | 13-589-PP | PP | 249 | 1197 | 1.297 | 496 | 2.548 | 47 | 13.33 | 54 | 28 | 25.769
2019-08-26 | 13-589-PP | PP | 239 | 1200 | 1.289 | 505 | 2.539 | 36 | 13.241 | 54 | 28 | 25.825
2019-08-27 | 13-589-PP | PP | 248 | 1198 | 1.318 | 494 | 2.576 | 42 | 14.967 | 47 | 25 | 25.768
2019-08-28 | 13-589-PP | PP | 223 | 1202 | 1.308 | 501 | 2.486 | 43 | 14.137 | 54 | 26 | 25.803
2019-08-28 | 13-590-PP | PP | 234 | 1207 | 1.292 | 500 | 2.485 | 46 | 13.96 | 54 | 26 | 25.815
2019-08-29 | 13-590-PP | PP | 244 | 1203 | 1.314 | 501 | 2.561 | 35 | 12.438 | 63 | 28 | 25.82
2019-08-29 | 13-590-PP | PP | 251 | 1203 | 1.302 | 505 | 2.564 | 35 | 13.456 | 63 | 28 | 25.841
2019-08-30 | 13-590-PP | PP | 240 | 1185 | 1.314 | 499 | 2.503 | 34 | 12.533 | 61 | 23 | 25.82
2019-08-30 | 13-590-PP | PP | 237 | 1207 | 1.299 | 494 | 2.59 | 47 | 15.766 | 61 | 23 | 25.779
2019-09-03 | 13-590-PP | PP | 249 | 1186 | 1.304 | 491 | 2.512 | 34 | 14.793 | 53 | 25 | 25.778
2019-09-03 | 13-590-PP | PP | 220 | 1197 | 1.294 | 496 | 2.481 | 33 | 13.244 | 53 | 25 | 25.804
2019-09-04 | 13-590-PP | PP | 249 | 1206 | 1.306 | 486 | 2.536 | 43 | 14.736 | 50 | 22 | 25.745
2019-09-05 | 13-590-PP | PP | 244 | 1206 | 1.299 | 502 | 2.46 | 42 | 12.816 | 58 | 23 | 25.812
2019-09-05 | 13-590-PP | PP | 240 | 1208 | 1.3 | 494 | 2.511 | 49 | 15.346 | 58 | 23 | 25.779
2019-09-05 | 13-590-PP | PP | 245 | 1190 | 1.291 | 496 | 2.51 | 46 | 15.824 | 58 | 23 | 25.794
2019-09-06 | 13-590-PP | PP | 242 | 1207 | 1.307 | 501 | 2.584 | 35 | 15.235 | 58 | 23 | 25.823
2019-09-06 | 13-590-PP | PP | 244 | 1185 | 1.291 | 501 | 2.505 | 36 | 13.509 | 58 | 23 | 25.823
2019-09-09 | 13-590-PP | PP | 256 | 1200 | 1.304 | 498 | 2.453 | 39 | 15.061 | 56 | 24 | 25.798
2019-09-09 | 13-590-PP | PP | 250 | 1209 | 1.293 | 504 | 2.487 | 38 | 11.907 | 56 | 24 | 25.843
2019-09-09 | 13-590-PP | PP | 244 | 1212 | 1.305 | 495 | 2.485 | 34 | 14.361 | 56 | 24 | 25.8
2019-09-09 | 13-590-PP | PP | 241 | 1209 | 1.293 | 498 | 2.507 | 44 | 14.369 | 56 | 24 | 25.801
2019-09-10 | 13-590-PP | PP | 249 | 1207 | 1.289 | 500 | 2.451 | 39 | 13.185 | 51 | 24 | 25.813
2019-09-10 | 13-590-PP | PP | 253 | 1180 | 1.305 | 509 | 2.493 | 48 | 13.934 | 51 | 24 | 25.85
2019-09-10 | 13-590-PP | PP | 258 | 1208 | 1.299 | 493 | 2.531 | 41 | 15.867 | 51 | 24 | 25.774
2019-09-12 | 13-590-PP | PP | 249 | 1206 | 1.312 | 508 | 2.586 | 47 | 14.346 | 52 | 24 | 25.847
2019-09-13 | 13-591-PP | PP | 235 | 1198 | 1.289 | 504 | 2.464 | 46 | 14.788 | 59 | 25 | 25.82
2019-09-16 | 13-591-PP | PP | 252 | 1190 | 1.295 | 501 | 2.495 | 40 | 14.973 | 50 | 22 | 25.816
2019-09-16 | 13-591-PP | PP | 249 | 1203 | 1.292 | 502 | 2.583 | 44 | 14.461 | 50 | 22 | 25.797
2019-09-16 | 13-591-PP | PP | 250 | 1206 | 1.314 | 503 | 2.504 | 39 | 14.388 | 50 | 22 | 25.823
2019-09-16 | 13-591-PP | PP | 257 | 1204 | 1.314 | 500 | 2.466 | 48 | 14.202 | 50 | 22 | 25.803
2019-09-17 | 13-591-PP | PP | 243 | 1199 | 1.307 | 498 | 2.488 | 37 | 13.212 | 55 | 24 | 25.802
2019-09-17 | 13-591-PP | PP | 248 | 1211 | 1.289 | 501 | 2.477 | 35 | 14.225 | 55 | 24 | 25.803
2019-09-17 | 13-591-PP | PP | 249 | 1195 | 1.301 | 508 | 2.467 | 44 | 12.799 | 55 | 24 | 25.851
2019-09-18 | 13-591-PP | PP | 239 | 1210 | 1.297 | 500 | 2.462 | 34 | 14.313 | 53 | 22 | 25.811
2019-09-18 | 13-591-PP | PP | 250 | 1206 | 1.29 | 501 | 2.587 | 39 | 14.108 | 53 | 22 | 25.798
2019-09-18 | 13-591-PP | PP | 228 | 1192 | 1.303 | 506 | 2.467 | 36 | 11.329 | 53 | 22 | 25.839
2019-09-18 | 13-591-PP | PP | 253 | 1189 | 1.3 | 503 | 2.506 | 36 | 13.563 | 53 | 22 | 25.823
2019-09-19 | 13-591-PP | PP | 233 | 1193 | 1.288 | 495 | 2.507 | 47 | 14.909 | 51 | 21 | 25.773
2019-09-19 | 13-591-PP | PP | 248 | 1187 | 1.302 | 501 | 2.519 | 40 | 16.315 | 51 | 21 | 25.803
2019-09-19 | 13-591-PP | PP | 242 | 1214 | 1.307 | 493 | 2.478 | 41 | 14.266 | 51 | 21 | 25.768
2019-09-20 | 13-591-PP | PP | 241 | 1207 | 1.306 | 509 | 2.521 | 44 | 13.212 | 54 | 23 | 25.844
2019-09-23 | 13-591-PP | PP | 240 | 1199 | 1.31 | 505 | 2.499 | 46 | 15.389 | 48 | 24 | 25.818
2019-09-23 | 13-591-PP | PP | 241 | 1195 | 1.311 | 497 | 2.58 | 33 | 15.18 | 48 | 24 | 25.795
2019-09-23 | 13-592-PE | PE | 245 | 951 | 0.787 | 508 | 3.563 | 45 | 13.86 | 48 | 24 | 25.769
2019-09-23 | 13-592-PE | PE | 247 | 962 | 0.778 | 503 | 3.409 | 45 | 13.762 | 48 | 24 | 25.753
2019-09-23 | 13-592-PE | PE | 244 | 954 | 0.787 | 505 | 3.612 | 48 | 12.213 | 48 | 24 | 25.791
2019-09-25 | 13-592-PE | PE | 250 | 957 | 0.805 | 488 | 3.523 | 48 | 13.665 | 52 | 24 | 25.822
2019-09-26 | 13-592-PE | PE | 237 | 953 | 0.786 | 496 | 3.562 | 47 | 16.408 | 57 | 23 | 25.811
2019-09-27 | 13-592-PE | PE | 253 | 952 | 0.789 | 500 | 3.452 | 47 | 11.612 | 54 | 25 | 25.768
2019-09-27 | 13-592-PE | PE | 243 | 958 | 0.778 | 504 | 3.519 | 47 | 12.772 | 54 | 25 | 25.757
2019-09-27 | 13-592-PE | PE | 244 | 946 | 0.768 | 497 | 3.615 | 42 | 13.45 | 54 | 25 | 25.797
2019-09-30 | 13-592-PE | PE | 247 | 948 | 0.803 | 496 | 3.393 | 46 | 14.248 | 55 | 28 | 25.782
2019-10-01 | 13-592-PE | PE | 249 | 948 | 0.802 | 503 | 3.6 | 37 | 13.26 | 55 | 23 | 25.774
2019-10-01 | 13-592-PE | PE | 245 | 947 | 0.767 | 503 | 3.452 | 39 | 15.68 | 55 | 23 | 25.75
2019-10-02 | 13-592-PE | PE | 243 | 959 | 0.774 | 495 | 3.57 | 39 | 11.948 | 62 | 23 | 25.796
2019-10-02 | 13-592-PE | PE | 237 | 948 | 0.767 | 501 | 3.591 | 36 | 13.582 | 62 | 23 | 25.772
2019-10-02 | 13-592-PE | PE | 230 | 947 | 0.772 | 497 | 3.571 | 46 | 13.78 | 62 | 23 | 25.804
2019-10-03 | 13-592-PE | PE | 255 | 943 | 0.779 | 497 | 3.545 | 33 | 13.523 | 61 | 22 | 25.772
2019-10-03 | 13-592-PE | PE | 262 | 952 | 0.794 | 505 | 3.632 | 47 | 14.232 | 61 | 22 | 25.802
2019-10-04 | 13-592-PE | PE | 241 | 954 | 0.765 | 497 | 3.572 | 41 | 13.369 | 55 | 24 | 25.792
2019-10-04 | 13-592-PE | PE | 246 | 952 | 0.792 | 500 | 3.419 | 49 | 14.247 | 55 | 24 | 25.773
2019-10-04 | 13-592-PE | PE | 235 | 956 | 0.766 | 499 | 3.541 | 37 | 14.635 | 55 | 24 | 25.776
2019-10-04 | 13-592-PE | PE | 247 | 946 | 0.776 | 504 | 3.615 | 37 | 13.469 | 55 | 24 | 25.759
2019-10-07 | 13-592-PE | PE | 248 | 947 | 0.807 | 499 | 3.631 | 33 | 15.277 | 53 | 23 | 25.773
2019-10-07 | 13-593-PE | PE | 248 | 943 | 0.782 | 501 | 3.417 | 41 | 14.05 | 53 | 23 | 25.768
2019-10-08 | 13-593-PE | PE | 238 | 952 | 0.801 | 505 | 3.42 | 43 | 11.987 | 62 | 24 | 25.759
2019-10-08 | 13-593-PE | PE | 249 | 950 | 0.799 | 497 | 3.473 | 44 | 13.155 | 62 | 24 | 25.794
2019-10-08 | 13-593-PE | PE | 241 | 951 | 0.789 | 497 | 3.406 | 39 | 14.179 | 62 | 24 | 25.772
2019-10-09 | 13-593-PE | PE | 243 | 947 | 0.803 | 500 | 3.514 | 44 | 13.478 | 57 | 24 | 25.778
2019-10-09 | 13-593-PE | PE | 239 | 950 | 0.809 | 500 | 3.571 | 44 | 14.806 | 57 | 24 | 25.795
2019-10-09 | 13-593-PE | PE | 241 | 948 | 0.8 | 500 | 3.405 | 37 | 14.793 | 57 | 24 | 25.739
2019-10-09 | 13-593-PE | PE | 247 | 948 | 0.796 | 495 | 3.505 | 39 | 13.664 | 57 | 24 | 25.786
2019-10-10 | 13-593-PE | PE | 244 | 946 | 0.798 | 501 | 3.531 | 35 | 13.041 | 57 | 26 | 25.768
2019-10-11 | 13-593-PE | PE | 237 | 959 | 0.812 | 499 | 3.61 | 41 | 13.264 | 56 | 24 | 25.8
2019-10-11 | 13-593-PE | PE | 240 | 951 | 0.789 | 497 | 3.445 | 49 | 16.096 | 56 | 24 | 25.785
2019-10-14 | 13-593-PE | PE | 251 | 947 | 0.791 | 503 | 3.57 | 48 | 14.082 | 49 | 22 | 25.802
2019-10-14 | 13-593-PE | PE | 244 | 954 | 0.78 | 501 | 3.496 | 48 | 14.275 | 49 | 22 | 25.793
2019-10-15 | 13-593-PE | PE | 240 | 950 | 0.804 | 501 | 3.522 | 43 | 14.009 | 54 | 22 | 25.784
2019-10-15 | 13-593-PE | PE | 251 | 954 | 0.8 | 496 | 3.446 | 33 | 14.025 | 54 | 22 | 25.773
2019-10-16 | 13-593-PE | PE | 244 | 934 | 0.807 | 504 | 3.396 | 44 | 13.029 | 62 | 21 | 25.763
2019-10-16 | 13-593-PE | PE | 242 | 961 | 0.787 | 502 | 3.461 | 34 | 14.73 | 62 | 21 | 25.758
2019-10-16 | 13-593-PE | PE | 232 | 956 | 0.794 | 506 | 3.488 | 41 | 12.869 | 62 | 21 | 25.762
2019-10-17 | 13-593-PE | PE | 248 | 949 | 0.768 | 494 | 3.572 | 33 | 12.309 | 53 | 22 | 25.794
2019-10-18 | 13-593-PE | PE | 243 | 952 | 0.778 | 501 | 3.427 | 36 | 15.21 | 57 | 26 | 25.751
2019-10-21 | 13-594-PP | PP | 245 | 1191 | 1.303 | 502 | 2.492 | 37 | 13.722 | 53 | 27 | 25.832
2019-10-21 | 13-594-PP | PP | 249 | 1190 | 1.305 | 501 | 2.498 | 37 | 13.648 | 53 | 27 | 25.807
2019-10-21 | 13-594-PP | PP | 243 | 1195 | 1.302 | 499 | 2.551 | 35 | 15.049 | 53 | 27 | 25.808
2019-10-22 | 13-594-PP | PP | 235 | 1207 | 1.294 | 494 | 2.572 | 35 | 14.976 | 55 | 26 | 25.783
2019-10-22 | 13-594-PP | PP | 233 | 1194 | 1.296 | 508 | 2.474 | 43 | 14.723 | 55 | 26 | 25.844
2019-10-23 | 13-594-PP | PP | 243 | 1206 | 1.296 | 499 | 2.471 | 46 | 14.47 | 59 | 21 | 25.803
2019-10-23 | 13-594-PP | PP | 253 | 1208 | 1.31 | 502 | 2.576 | 38 | 14.449 | 59 | 21 | 25.822
2019-10-24 | 13-594-PP | PP | 251 | 1189 | 1.314 | 497 | 2.508 | 35 | 15.276 | 55 | 22 | 25.799
2019-10-25 | 13-594-PP | PP | 233 | 1194 | 1.307 | 501 | 2.504 | 47 | 13.981 | 53 | 21 | 25.799
2019-10-25 | 13-594-PP | PP | 238 | 1197 | 1.312 | 501 | 2.575 | 33 | 10.3 | 53 | 21 | 25.817
2019-10-25 | 13-594-PP | PP | 256 | 1200 | 1.318 | 497 | 2.568 | 38 | 13.835 | 53 | 21 | 25.797
2019-10-28 | 13-594-PP | PP | 256 | 1188 | 1.296 | 500 | 2.539 | 41 | 12.41 | 53 | 25 | 25.796
2019-10-29 | 13-594-PP | PP | 257 | 1203 | 1.313 | 495 | 2.479 | 37 | 16.397 | 57 | 24 | 25.784
2019-10-30 | 13-594-PP | PP | 238 | 1198 | 1.302 | 499 | 2.5 | 43 | 15.5 | 50 | 22 | 25.789
2019-10-30 | 13-594-PP | PP | 250 | 1211 | 1.316 | 504 | 2.537 | 49 | 11.763 | 50 | 22 | 25.827
2019-10-31 | 13-594-PP | PP | 245 | 1194 | 1.299 | 505 | 2.547 | 36 | 14.267 | 49 | 24 | 25.841
2019-11-01 | 13-594-PP | PP | 256 | 1208 | 1.292 | 503 | 2.534 | 44 | 15.374 | 47 | 23 | 25.818
2019-11-05 | 13-594-PP | PP | 236 | 1188 | 1.288 | 501 | 2.526 | 37 | 13.01 | 50 | 26 | 25.818
2019-11-05 | 13-594-PP | PP | 242 | 1210 | 1.296 | 494 | 2.531 | 45 | 14.319 | 50 | 26 | 25.772
2019-11-06 | 13-594-PP | PP | 253 | 1174 | 1.302 | 503 | 2.522 | 44 | 14.971 | 58 | 22 | 25.823
2019-11-07 | 13-594-PP | PP | 257 | 1193 | 1.313 | 498 | 2.58 | 48 | 13.822 | 56 | 20 | 25.797
2019-11-08 | 13-594-PP | PP | 258 | 1219 | 1.307 | 499 | 2.587 | 41 | 11.307 | 60 | 24 | 25.791
2019-11-08 | 13-595-PP | PP | 239 | 1203 | 1.299 | 499 | 2.48 | 37 | 13.479 | 60 | 24 | 25.809
2019-11-12 | 13-595-PP | PP | 238 | 1193 | 1.297 | 509 | 2.494 | 49 | 15.724 | 58 | 21 | 25.85
2019-11-12 | 13-595-PP | PP | 240 | 1193 | 1.318 | 506 | 2.571 | 44 | 15.322 | 58 | 21 | 25.851
2019-11-12 | 13-595-PP | PP | 263 | 1210 | 1.294 | 494 | 2.47 | 40 | 13.396 | 58 | 21 | 25.79
2019-11-14 | 13-595-PP | PP | 241 | 1206 | 1.307 | 492 | 2.48 | 47 | 13.062 | 53 | 26 | 25.768
2019-11-14 | 13-595-PP | PP | 240 | 1203 | 1.297 | 502 | 2.51 | 34 | 16.033 | 53 | 26 | 25.831
2019-11-14 | 13-595-PP | PP | 252 | 1184 | 1.297 | 493 | 2.587 | 43 | 14.295 | 53 | 26 | 25.766
2019-11-18 | 13-595-PP | PP | 245 | 1216 | 1.31 | 498 | 2.535 | 48 | 13.061 | 60 | 19 | 25.801
2019-11-18 | 13-595-PP | PP | 247 | 1202 | 1.3 | 500 | 2.479 | 35 | 14.399 | 60 | 19 | 25.821
2019-11-20 | 13-595-PP | PP | 249 | 1199 | 1.304 | 495 | 2.549 | 39 | 14.618 | 53 | 24 | 25.786
2019-11-25 | 13-595-PP | PP | 237 | 1183 | 1.311 | 503 | 2.551 | 41 | 13.868 | 52 | 20 | 25.832
2019-11-25 | 13-595-PP | PP | 251 | 1203 | 1.31 | 494 | 2.539 | 34 | 17.073 | 52 | 20 | 25.784
2019-11-25 | 13-595-PP | PP | 252 | 1207 | 1.317 | 501 | 2.541 | 41 | 14.733 | 52 | 20 | 25.821
2019-11-26 | 13-595-PP | PP | 242 | 1194 | 1.293 | 499 | 2.553 | 34 | 14.778 | 56 | 24 | 25.817
2019-11-27 | 13-595-PP | PP | 247 | 1197 | 1.299 | 501 | 2.471 | 43 | 15.57 | 57 | 23 | 25.82
2019-11-28 | 13-595-PP | PP | 259 | 1197 | 1.317 | 508 | 2.55 | 49 | 13.913 | 60 | 24 | 25.846
2019-11-29 | 13-595-PP | PP | 235 | 1205 | 1.318 | 497 | 2.478 | 39 | 13.725 | 52 | 22 | 25.801
2019-12-03 | 13-595-PP | PP | 258 | 1187 | 1.314 | 494 | 2.559 | 48 | 13.646 | 56 | 24 | 25.781
2019-12-03 | 13-596-PE | PE | 252 | 954 | 0.795 | 507 | 3.536 | 36 | 15.523 | 56 | 24 | 25.74
2019-12-04 | 13-596-PE | PE | 242 | 953 | 0.801 | 494 | 3.42 | 35 | 14.437 | 56 | 23 | 25.76
2019-12-04 | 13-596-PE | PE | 231 | 950 | 0.796 | 503 | 3.493 | 40 | 13.541 | 56 | 23 | 25.755
2019-12-04 | 13-596-PE | PE | 250 | 944 | 0.768 | 500 | 3.39 | 35 | 14.14 | 56 | 23 | 25.738
2019-12-05 | 13-596-PE | PE | 246 | 937 | 0.781 | 494 | 3.567 | 38 | 15.517 | 55 | 22 | 25.793
2019-12-05 | 13-596-PE | PE | 241 | 948 | 0.778 | 505 | 3.585 | 47 | 14.592 | 55 | 22 | 25.776
2019-12-05 | 13-596-PE | PE | 256 | 948 | 0.778 | 517 | 3.56 | 47 | 12.971 | 55 | 22 | 25.739
2019-12-09 | 13-596-PE | PE | 253 | 953 | 0.765 | 500 | 3.575 | 44 | 14.453 | 52 | 25 | 25.79
2019-12-09 | 13-596-PE | PE | 242 | 948 | 0.786 | 507 | 3.401 | 42 | 13.596 | 52 | 25 | 25.736
2019-12-09 | 13-596-PE | PE | 251 | 955 | 0.81 | 504 | 3.591 | 49 | 14.761 | 52 | 25 | 25.783
2019-12-09 | 13-596-PE | PE | 243 | 952 | 0.807 | 507 | 3.407 | 45 | 12.705 | 52 | 25 | 25.745
2019-12-09 | 13-596-PE | PE | 243 | 953 | 0.782 | 503 | 3.545 | 49 | 15.123 | 52 | 25 | 25.786
2019-12-09 | 13-596-PE | PE | 245 | 958 | 0.788 | 502 | 3.558 | 34 | 10.669 | 52 | 25 | 25.764
2019-12-10 | 13-596-PE | PE | 254 | 960 | 0.774 | 497 | 3.543 | 44 | 14.001 | 52 | 26 | 25.791
2019-12-10 | 13-596-PE | PE | 250 | 946 | 0.768 | 493 | 3.637 | 43 | 11.256 | 52 | 26 | 25.813
2019-12-10 | 13-596-PE | PE | 247 | 945 | 0.771 | 493 | 3.509 | 45 | 15.115 | 52 | 26 | 25.8
2019-12-11 | 13-596-PE | PE | 244 | 955 | 0.779 | 493 | 3.434 | 33 | 14.038 | 57 | 26 | 25.764
2019-12-11 | 13-596-PE | PE | 245 | 957 | 0.804 | 497 | 3.615 | 33 | 14.083 | 57 | 26 | 25.777
2019-12-11 | 13-596-PE | PE | 239 | 958 | 0.784 | 501 | 3.477 | 36 | 15.447 | 57 | 26 | 25.759
2019-12-11 | 13-597-PE | PE | 248 | 952 | 0.78 | 505 | 3.549 | 47 | 13.135 | 57 | 26 | 25.779
2019-12-11 | 13-597-PE | PE | 253 | 956 | 0.806 | 509 | 3.395 | 34 | 13.643 | 57 | 26 | 25.733
2019-12-12 | 13-597-PE | PE | 249 | 958 | 0.778 | 497 | 3.422 | 39 | 13.175 | 59 | 25 | 25.778
2019-12-13 | 13-597-PE | PE | 240 | 945 | 0.797 | 501 | 3.446 | 46 | 14.965 | 54 | 22 | 25.776
2019-12-13 | 13-597-PE | PE | 244 | 946 | 0.798 | 495 | 3.568 | 38 | 13.923 | 54 | 22 | 25.803
2019-12-16 | 13-597-PE | PE | 248 | 951 | 0.79 | 503 | 3.587 | 37 | 11.885 | 59 | 22 | 25.775
2019-12-17 | 13-597-PE | PE | 261 | 956 | 0.81 | 502 | 3.583 | 38 | 13.432 | 53 | 24 | 25.777
2019-12-18 | 13-597-PE | PE | 235 | 958 | 0.798 | 499 | 3.479 | 33 | 14.338 | 54 | 26 | 25.765
2019-12-18 | 13-597-PE | PE | 250 | 950 | 0.771 | 500 | 3.602 | 33 | 13.703 | 54 | 26 | 25.787
2019-12-18 | 13-597-PE | PE | 243 | 951 | 0.782 | 494 | 3.533 | 37 | 14.741 | 54 | 26 | 25.791
2019-12-19 | 13-597-PE | PE | 246 | 943 | 0.773 | 501 | 3.513 | 35 | 14.739 | 61 | 22 | 25.762
2019-12-20 | 13-597-PE | PE | 242 | 942 | 0.788 | 495 | 3.634 | 48 | 13.375 | 51 | 24 | 25.824
2019-12-23 | 13-597-PE | PE | 256 | 959 | 0.767 | 493 | 3.447 | 48 | 14.63 | 64 | 20 | 25.8
2019-12-23 | 13-597-PE | PE | 247 | 952 | 0.78 | 502 | 3.435 | 44 | 14.494 | 64 | 20 | 25.76
2019-12-24 | 13-597-PE | PE | 242 | 941 | 0.791 | 496 | 3.635 | 36 | 15.055 | 51 | 22 | 25.802
2019-12-25 | 13-597-PE | PE | 245 | 956 | 0.782 | 502 | 3.593 | 45 | 13.835 | 54 | 21 | 25.806
2019-12-26 | 13-597-PE | PE | 244 | 942 | 0.777 | 495 | 3.493 | 42 | 12.699 | 51 | 24 | 25.802
2019-12-26 | 13-597-PE | PE | 238 | 953 | 0.781 | 496 | 3.585 | 41 | 12.749 | 51 | 24 | 25.806
2019-12-30 | 13-597-PE | PE | 237 | 946 | 0.778 | 500 | 3.403 | 33 | 14.135 | 52 | 23 | 25.752
2019-12-30 | 13-597-PE | PE | 258 | 946 | 0.788 | 502 | 3.553 | 34 | 16.526 | 52 | 23 | 25.767
2019-12-31 | 13-597-PE | PE | 248 | 945 | 0.787 | 500 | 3.423 | 46 | 15.181 | 54 | 24 | 25.769

## Beschreibung
Name | Beschreibung | technische Einheit | Messniveau | Quelle
Datum | Fertigungs-Datum | dd.mm.yyyy | variabel | BDE
Batch | Nummer des Kunststoff-Batches | [yy]-[Nr]-[Typ] | attributiv | BDE
Typ | Kunststoff-Typ | PE/PP | attributiv | BDE
MTemp | Masse-Temperatur | °C | variabel | BDE
ESD | Einspritz-Druck | bar | variabel | BDE
ESZ | Einspritz-Zeit | sek | variabel | BDE
NDH | Nachdruck-Höhe | bar | variabel | BDE
NDZ | Nachdruck-Zeit | sek | variabel | BDE
WTemp | Werkzeugwand-Temperatur | °C | variabel | BDE
KüZ | Kühlzeit | sek | variabel | BDE
LF | Luftfeuchtigkeit | % | variabel | MP5
UTemp | Umgebungstemperatur | °C | variabel | MP5
Durchmesser | Durchmesser des Schraubdeckels | mm | variabel | MP5